## Sheet1
| Unnamed: 0 | Unnamed: 1 | Unnamed: 2 | Unnamed: 3 | Unnamed: 4 | Unnamed: 5 | Unnamed: 6 | Unnamed: 7 | Unnamed: 8 | Unnamed: 9 | Unnamed: 10 | Unnamed: 11 | Unnamed: 12 | Alpha | Unnamed: 14 | PROJETO BÁSICO EXPANSÃO MALHA NORTE | Unnamed: 16 | Unnamed: 17 | end_depth | start_depth
0
1 | [13 empty] | construções
2 | Título: Perfil de Sondagem SPT | [14 empty] | PLANO DE SONDAGENS
3 | [15 empty] | Número: SP_TRO-TEL_88
4 | TRECHO: SP_TRO-TEL_88 | [14 empty] | FURO: | SP - 88
5
6 | Profundidade (m) |  |  | Número da amostra |  | Nível D'água (m) | Soma do número de golpes |  | RESIST.À PENETRAÇÃO DO BARRILHETE TIPO SPT |  |  |  |  | DESCRIÇÃO DO MATERIAL
7
8 | [8 empty] | --------- |  | PRIMEIROS 15 cm
9 | [10 empty] | ULTIMOS 30 cm |  |  | Perfil Geológico | DESCRIÇÃO TÁCTIL VISUAL
10 | [8 empty] | GRÁFICO DO N.º GOLPES
11 | [6 empty] | 1º+2º | 2º+3º | 10 | 20 | 30 | 40 | 50
12 | -1 |  |  |  | 0 |  | 0 | 0 | [6 empty] | Areia siltosa amarela |  |  |  | -1 | 0
13 | -1.45 |  |  |  | 1 |  | 4 | 4 | [6 empty] | Areia siltosa amarela |  |  |  | -1.45 | -1
14 | -2.45 |  |  |  | 2 |  | 4 | 3 | [6 empty] | Areia siltosa amarela |  |  |  | -2.45 | -1.45
15 | -3.45 |  |  |  | 3 |  | 4 | 5 | [6 empty] | Areia siltosa amarela |  |  |  | -3.45 | -2.45
16 | -4.45 |  |  |  | 4 |  | 6 | 7 | [6 empty] | Areia amarela |  |  |  | -4.45 | -3.45
17 | -5.45 |  |  |  | 5 |  | 6 | 5 | [6 empty] | Areia amarela |  |  |  | -5.45 | -4.45
18 | -6.45 |  |  |  | 6 |  | 10 | 11 | [6 empty] | Areia amarela |  |  |  | -6.45 | -5.45
19 | -7.45 |  |  |  | 7 |  | 10 | 11 | [6 empty] | Areia amarela |  |  |  | -7.45 | -6.45
20 | -8.45 |  |  |  | 8 |  | 13 | 15 | [6 empty] | Areia amarela |  |  |  | -8.45 | -7.45
21 | -9.45 |  |  |  | 9 |  | 16 | 15 | [6 empty] | Areia amarela |  |  |  | -9.45 | -8.45
22 | -10.45 |  |  |  | 10 |  | 27 | 27 | [6 empty] | Areia amarela |  |  |  | -10.45 | -9.45
23 | -11.45 |  |  |  | 11 |  | 29 | 32 | [6 empty] | Areia amarela |  |  |  | -11.45 | -10.45
24 | -12.45 |  |  |  | 12 |  | 47 | 47 | [6 empty] | Areia amarela |  |  |  | -12.45 | -11.45
25 |  |  |  |  | 13 | [9 empty] | Rocha impenetrável ao trépano
26 |  |  |  |  | 14
27 |  |  |  |  | 15
28 |  |  |  |  | 16
29 |  |  |  |  | 17
30 |  |  |  |  | 18
31 |  |  |  |  | 19
32
33 |  | ENSAIO LAVAGEM (MIN.) | [6 empty] | 10 | 20 | 30
34 |  | AVANÇO A CADA 10 MIN. (mm)
35
36 |  | MEDIDAS DE NÍVEL D'ÁGUA
37 |  | DATA |  | HORA |  |  | N.A. (m) |  | Prof.Furo |  | LEGENDA
38 |  | 12/11 |  | 09:40 |  |  | N.E |  | 12,45 |  | N.E = NÃO ENCONTRADO |  |  |  |  | COORDENADAS: | E 739.017,126
39 | [16 empty] | N 8.195.326,187
40
41
42 |  | CONTRATANTE: | [13 empty] | OBSERVAÇÃO: | Profundidade de projeto 19m
43 |  | Subcontratada Enefer | [14 empty] | Não atingiu a profundidade projetada.
44 |  | OBRA: | [14 empty] | Início da lavagem 2,45
45 |  | Projeto Básico - Ferrovia Lucas do Rio Verde - Trecho TRO-TEL | [13 empty] | DATA DO FURO: | 2020-11-12
46 |  | LOCAL:
47 |  | MT - MATO GROSSO | [13 empty] | EMPRESA DE FISCALIZAÇÃO:
48 |  | CIDADE: | [7 empty] | INÍCIO: |  | 09:40:00 |  | COTA DO FURO: |  | FISCAL: | Ediemes Pereira Neves
49 |  | Rondonópolis | [7 empty] | TÉRMINO: |  | 14:15:00 |  |  |  | OPERADOR: | Rodrigo Borges Leonel
50 |  | INÍCIO LAVAGEM: | [6 empty] | COMP. REVESTIMENTO: |  |  |  |  | 300m |  | RESPONSÁVEL TÉCNICO: |  | José Borges Junior
51 |  | 2020-11-12
52
53
54
55
56
57
58
59
60
61
62
63
64